## ARAUKAN 940 6060 S2 CI
ARAUKAN 940 6060 S2 CI
cholewka | hydrofobowa microfibra LEATHER PRO 2,2 mm zwiększa odporność i oddychalność
podszewka | WOOL FIBRE dla doskonałych właściwości termoizolacyjnych
wyściólka | WOOL FIBRE dla doskonałych właściwości termoizolacyjnych
podnosek | stalowy, szeroki kształt zapewnia więcej miejsca na palce i optymalne dopasowanie
podeszwa | GRIPPER PU.2D o solidnej konstrukcji zapewniająca zwiększoną odporność
rozmiar | 35 – 48
norma | EN ISO 20345:2011 S2 CI SRC