## ARMEN 900 6060 S1 P
ARMEN 900 6060 S1 P
zvršok | hydrofóbne mikrovlákno LEATHER PRO 2,2 mm zvyšuje odolnosť a priedušnosť
podšívka | TOTAL DRY pre vynikajúcu úroveň absorpcie a priedušnosť
stielka | EFFECTOR pamäťová polyuretánová pena pre extra vzduchové odpruženie a priedušnosť
tužinka | oceľová, široký anatomický tvar poskytuje viac priestoru pre prsty a optimálny fit
planžeta | ERGOFLEX nekovová, mimoriadna flexibilita pre prirodzený pohyb
podošva | GRIPPER PU.2D s robustným dizajnom pre zvýšenú odolnosť
veľkosť | 35 – 48
norma | EN ISO 20345:2011 S1 P SRC